## Database
1 | 2 | 3 | 4 | 5 | 6 | 7 | 8 | 9 | 10 | 11 | 12 | 13 | 14 | 15 | 16 | 17 | 18 | 19 | 20 | 21 | 22 | 23 | 24 | 25 | 26 | 27 | 28 | 29 | 30 | 31 | 32 | 33 | 34 | 35 | 36 | 37 | 38 | 39 | 40 | 41 | 42 | 43 | 44 | 45 | 46 | 47 | 48 | 49 | 50 | 51
ХП Бургас
Поръчка № | Дата | Дата на доставка | Фирма | Град | Вид изделие | Количество | Мерна единица | Количество | Мерна единица | Вид заготовка | Материал | Размер/Дебелина [mm] | Забележки | Цена | Начин и срок на плащане | Изработено количество | данни за фактура | контакти | адрес за доставка | Клишета за плащане | Операции |  |  |  | ФЛЕКСОПЕЧАТ | [9 empty] | ЕКСТРУДИРАНЕ | [10 empty] | РАЗРОЛВАНЕ |  | КОНФЕКЦИЯ
24381 | [20 empty] | флексопечат | Екструдиране | Разролване | Конфекция | Следваща Операция | Размер на Печатния Вал | 1 | 2 | 3 | 4 | 5 | 6 | 7 | 8 | фалдиране | следваща операция | третиране | Cуровина А | Суровина B | Суровина C | линеен РЕ | антистатик | мастербач | креда | начин на опаковка | размер на изделието | изрезки | фалдиране | начин на опаковане | вентилационни отвори
24372 |  |  | Пакин ЛТД | Пловдив | ТСФ 400/0.07 ++ | 500 | кг. | 20 | бр. ролки | плоско | LDPE | 400/0.07 | ( 800 м. = 21 кг. ) БЕЗ ЕТИКЕТИ ; |  |  | 528.5 кг. | [5 empty] | да | [15 empty] | LDPE Midilena B20/03 ¦ 78% |  |  | LLDPE SABIC 119ZJ ¦ 20% | Antistatic CONSTAB AT 04673 LD ¦ 2% |  |  | 1 малък
24373 |  |  | Парти Дринкс ЕООД | Йоаким Груево | ТСФ 380/0.065 + + / Изрезка / | 2000 | кг. | 36 |  | плоско | LDPE | 380/0.065 | Тегло на ролките 32 кг. - 1400 м. , На етикета и картата се пише и НЕТО и БРУТО тегло , записва се и номера на ролката на етикета ! Тегли се и се записва палета = |  |  | 1930.4 кг. |  | 0878 99 80 89 |  |  |  | да | [15 empty] | LDPE SABIC 2100N0 W ¦ 80% |  |  | LLDPE Shell 18F1B ¦ 18% | Antistatic CONSTAB AT 04673 LD ¦ 2% |  |  | 1 голям палет
24374 | 2025-09-09 | 2025-09-19 | Склад София | София | ТСФ 470/0.06 | 500 | кг. |  |  | плоско | LDPE | 470/0.06 | ролки до 20 кг. максимум ( 700 м.- 18.5 кг. ) |  |  | 512 кг. |  |  | София |  |  | Да | [15 empty] | LDPE Midilena B22/07 ¦ 77% |  |  | LLDPE ExxonMobil C4LL 1018.AV ¦ 20% |  | Masterbatch Polibach White 8000 ET ¦ 3% |  | на евро скара
24375 | 2025-09-09 | 2025-09-19 | склад София | София | ПЕР ръкав 300/0.07 | 500 | кг. |  |  | ръкав | LDPE | 300/0.07 | топчета под 22 кг. ; Да се провери дали се отварялесно (да не е залепнал ) |  |  | 507.3 кг. |  |  | София |  |  | да | [15 empty] | LDPE ExxonMobil LD 165BW1 ¦ 70% | LDPE DOW 1200E ¦ 10% |  | LLDPE Ciplas 1118F ¦ 18% | Antistatic CONSTAB AT 04673 LD ¦ 2% |  |  | голям палет 20380+20381
24376 | 2025-09-09 | 2025-09-19 | Склад София |  | ТСФ 400/0.06 | 1000 | кг. |  |  | плоско | LDPE | 400/0.06 | ролки до 20 кг. максимум ( 850 м.- 19 кг. ) |  | 7 дни | 1009 кг. | [5 empty] | да | [15 empty] | LDPE SABIC HP0722NN ¦ 78% |  |  | LLDPE Borealis FB4230 ¦ 20% |  | Masterbatch Polibach Black 7200 ¦ 2% |  | на евро скара
24377 | 2025-09-09 | 2025-09-23 | Олинеза Премиум ООД | Костинброд | ТСФ 380/0.05 / Изрезка / | 1200 | кг. |  | ролки | плоско | LDPE | 380/0.05 | Ролки максимум до 17 кг. ( 900 м. = 16 кг. ) ТЪНКИ ШПУЛИ -ако има | 3.68 | 60 дни | 1175.9 кг. | Олинеза Премиум ООД | Станислав Хаджийски 0896 606 656 |  |  |  | да | [15 empty] | LDPE Midilena B20/03 ¦ 75% | LDPE ExxonMobil LD 03529 ¦ 20% |  |  | Antistatic CONSTAB AT 04673 LD ¦ 2% | Masterbatch Plastika Kritis Green 51817 ¦ 3% |  | 1 голям палет
24378 | 2025-09-09 | 2025-09-23 | Визьор | Хасково | ПЕТорби 475/700/0.07 ПЕЧАТ | 50 | кг. |  |  | ръкав | LDPE | 475/0.07 | Вентилационен отвор на поле без печат + преговане | 3.58 лв. без ДДС | 30 дни | 988 кг. / 22290 бр. |  |  | Склад Д-град |  | да | да |  | да | конфекция | 700 | W 110 | P 021 | сиво ( Р 424 ) | Р 485 |  | Black 110 |  |  |  | флексопечат | да | LDPE Petilen G03-21T ¦ 80% |  |  | LLDPE Lotrene Q1018H ¦ 18% | Antistatic CONSTAB AT 04673 LD ¦ 2% |  |  | големи палета |  |  |  | в торби | да
24379 | 2025-09-09 | 2025-09-16 | Прима Фуудс АД | Плевен | ПЕФ 1200/1000/0.07 (зелено ) | 550 | кг. | 7000 | бр. | полуръкав | LDPE | 600/0.07 | 1. Да се пишат бройките, кой и кога ги е изработил 2. зелен мастърбач |  | 30 дни | 418.7 кг. / 5100 бр. |  | Аспарухова 0879 248 495 | Плевен |  |  | да |  | да | [11 empty] | конфекция |  | LDPE Petkim G03-5 ¦ 95% |  |  |  |  | Masterbatch Polibach Black 7200 ¦ 5% | [5 empty] | в торби
24380 | 2025-09-09 | 2025-09-23 | Валбе-С | София | ПЕ плик 350/400/0.045 | 500 | кг. |  |  | плоско | LDPE | 800/0.045 | 1. Да се изработи като плик | 0.0399 лв./бр. 3.75 лв/кг |  | 464.7 кг. / 39950 бр. |  | Пламен - 0887 970 769 | София |  |  | да |  | да | [11 empty] | конфекция |  | LDPE Midilena B22/07 ¦ 79% |  |  | LLDPE SABIC 119ZJ ¦ 20% | Antislip POLYBATCH SAS ¦ 1% | [6 empty] | в торби на палет
24381 | 2025-09-09 | 2025-09-23 | НД ПРИНТ ИНВЕСТМЪНД ЕООД (Печатница София) | София | ТСФ 400/0.02 | 1000 | кг. |  |  | плоско | LDPE | 400/0.02 | Прави се на 0.03-0.035 мм а се пише 0,02 мм. Ролки по 12 кг макс. ; ако поръчката се изработва на Екстр. 3 или 4 да се спазва рецептата,ако е на Екстр. 1 да се замени антистатика с ,,по-сухия"(Ampacet 102421 ) | 4.27 | 30 дни | 975.5 кг. |  | Домишлянов 0887 099 580 | София Принт Инвестмънт ( ИПК1) |  |  | да | [15 empty] | LDPE DOW 1200E ¦ 78% |  |  | LLDPE Shell 18F1B ¦ 20% | Antistatic CONSTAB AT 04673 LD ¦ 2% |  |  | на 2 евро палета
24382 | 2025-09-11 | 2025-09-23 | Бомакс | Хасково | ТСФ 420/0.050 | 200 | кг. |  |  | плоско | LDPE | 420/0,05 | Точна дебелина |  | 30 дни | 198.9 кг. |  |  | Хасково |  |  | да | [15 empty] | LDPE Midilena B20/03 ¦ 76% |  |  | LLDPE ExxonMobil C4LL 1018.AV ¦ 20% |  | Masterbatch Polibach Blue AG L 4535 ¦ 4% |  | на голям палет 24382+24383
24383 | 2025-09-11 | 2025-09-23 | Бомакс | Хасково | ТСФ 450/0.055 | 500 | кг. |  |  | плоско | LDPE | 450/0,055 | Точна дебелина |  | 30 дни | 496 кг. |  |  | Хасково |  |  | да | [15 empty] | LDPE SABIC 2100N0 W ¦ 70% | LDPE Midilena B21/05 ¦ 8% |  | LLDPE Ciplas 1121F6 ¦ 20% | Antislip POLYBATCH SAS ¦ 2% |  |  | на голям палет 24382+24383
24384 | 2025-09-11 | 25.009.2025 | Пакин ЛТД | София | ПЕТ 340/550/0.07 + Печат ( Кубчета за лед 5 кг. ) | 300 | кг. |  | бр. ролки | ръкав | LDPE | 340/0.07 | Вид на печата - ,, Кубчета лед 5 кг. " |  |  | 292.2 кг. / 11780 бр. |  |  |  |  | да | да |  | да | конфекция | 550 | W |  |  | Р 300 | [5 empty] | флексопечат | едностранно | LDPE Midilena B20/03 ¦ 60% | LDPE HIPTEN F22003 ¦ 20% |  | LLDPE Shell 18F1B ¦ 18% | Antistatic CONSTAB AT 04673 LD ¦ 2% |  |  | евро скара - Куриер
24385 | 2025-09-12 |  | Пневматика Серт АД | Кърджали | ПЕР 150/0.05 | 250 | кг. |  |  | ръкав | LDPE | 150/0.05 | Да се прави на 0.060 мм - на европалети | 2.93 | 30 дни | 254.9 кг. |  |  | Кърджали |  |  | да | [15 empty] | LDPE Midilena B22/07 ¦ 75% |  |  | LLDPE Lotrene Q1018H ¦ 20% |  | Masterbatch Polibach Orange L 1014 ¦ 5% |  | на евро скара 24385+24386
24386 | 2025-09-12 |  | Пневматика Серт АД | Кърджали | ПЕР 250/0.05 | 250 | кг. |  |  | ръкав | LDPE | 250/0.05 | Да се прави на 0.060 мм - на европалети | 2.93 | 30 дни | 244.4 кг. |  |  | Кърджали |  |  | да | [15 empty] | LDPE Petkim G03-5 ¦ 78% |  |  | LLDPE SABIC 119ZJ ¦ 20% | Antistatic CONSTAB AT 04673 LD ¦ 2% |  |  | на евро скара 24385+24386
24387 | 2025-09-12 | 2025-09-24 | Гудмилс | София | ТСФ 540/0.06 | 3000 | кг. |  | бр. ролки | плоско | LDPE | 540/0.06 | 950 м. = 28 кг., Мострени ролки ПОРЪЧКА 4500 22 66 30 | 2.85 | 30 дни | 104.6 кг. |  |  | София |  |  | да | [15 empty] | LDPE ExxonMobil LD 150BW ¦ 70% | MDPE ETHYDCO Advancene EE-3914-AAH ¦ 10% |  | LLDPE Shell 18F1B ¦ 18% | Antislip POLYBATCH SAS ¦ 2% |  |  | 4 евро скари
24388 | 2025-09-12 |  | Алупласт ЖТГ ( Алтест ) | Бургас | ПЕР 370/0.08 + Микроперфорация | 2000 | кг. |  | бр. ролки | ръкав | LDPE | 370/0.08 | ролки х 40 кг.,да се отваря ( да се вложи и кродамит ) Перфорацията да бъде в средата на ръкава !!!ДА СЕ ТЕГЛИ И ЗАПИСВА ТЕГЛОТО НА ПАЛЕТИТЕ !!! | 2.95 |  | 2019.9 кг. |  | Иван Елкенев - 0878 789 758 | Бургас |  |  | да | [15 empty] | LDPE Midilena B20/07 ¦ 78% |  |  | LLDPE Borealis FB4230 ¦ 20% |  | Masterbatch Polibach White 800 ET ¦ 2% |  | на 2 големи палета
24389 | 2025-09-12 |  | Алупласт ЖТГ ( Алтест ) | Бургас | ПЕР 220/0.08 + Микроперфорация | 700 | кг. |  | бр. ролки | ръкав | LDPE | 220/0.08 | ролки х20 кг.,да се отваря ( да се вложи и кродамит ) Перфорацията да бъде в средата на ръкава !!! Да не стърчи в страни на палета - не влиза в закрития бус !!!ДА СЕ ТЕГЛИ И ЗАПИСВА ТЕГЛОТО НА ПАЛЕТИТЕ !!! | 2.95 |  | 697.1 кг. |  | Иван Елкенев - 0878 789 758 | Бургас |  |  | да | [15 empty] | LDPE ExxonMobil LD 03529 ¦ 90% | LDPE DOW 1200E ¦ 5% |  |  |  | Masterbatch Plastika Kritis Green 51817 ¦ 5% |  | на евро скара
24390 | 2025-09-15 | 2025-09-29 | Яна Боеви ООД |  | ТСФ 560/0.07 | 300 |  | 10 | бр. ролки | плоско | LDPE | 560/0.07 | Ролки х 20 кг. ( 500 м. = 18 кг. ) |  |  | 298.3 кг. | [5 empty] | да | [15 empty] | LDPE ExxonMobil LD 165BW1 ¦ 95% |  |  |  |  | Masterbatch Polibach Black 7200 ¦ 5% |  | на евро скара
24391 | 2025-09-15 | 2025-09-25 | Еко Клийнинг Уайпс България ЕООД | с. Катуница | ПЕТ 380/2х80/670/0.07 | 470 |  |  |  | ръкав | LDPE | 540/0.07 | вторичен материал |  |  | 354.1 кг. / 8850 бр. | [5 empty] | да |  | да | [10 empty] | 2х80 | конфекция |  | LDPE SABIC HP0722NN ¦ 85% |  |  | LLDPE Copap 118-B8 ¦ 12% | UV Polibach UV 1952 Natural ¦ 3% |  |  | на евро скара |  |  |  | в торби на палет
SR-LAN-FULL-DEMO-21 | 2025-10-07 | 2025-10-14 | LAN Full Recipe Trial | Sofia | Coex-style PE test film - full approved recipe | 1250 | kg | 25000 | rolls | flat film | LDPE / LLDPE / MDPE blend | 800/0.065 | Dense demo row for structured extrusion recipe review: all seven AM:AS recipe cells populated using only approved RecipeCatalogExtrusion materials; no ink entries. | [8 empty] | да | [12 empty] | double | rewind | corona | LDPE SABIC 2100N0 W ¦ 35% | LDPE Midilena B20/03 ¦ 15% | MDPE ETHYDCO Advancene EE-3914-AAH ¦ 10% | LLDPE ExxonMobil C4LL 1018.AV ¦ 25% | Antistatic CONSTAB AT 04673 LD ¦ 2% | Masterbatch Polibach White 8000 ET ¦ 8% | UV Polibach UV 1952 Natural ¦ 5% | rolls on pallets